## KIVIVILLAST ISOLATSIOONIMATID
HEKAMERK OÜ | [8 empty] | 7.02
LEIVA TN. 4, 12618 TALLINN
TEL. 6776 300 |  |  | info@hekamerk.ee
HINNAKIRI | [7 empty] | JAANUAR 2022
7.02 KIVIVILLAST ISOLATSIOONIMATID
|  |  |  | SOODUSTUS: |  |  |  |  | 0%
|  |  | PIKKUS | LAIUS | PAKSUS | PAKEND | HIND |  | HIND
[7 empty] | KM-TA |  | KM-TA
|  | MÕÕDUD mm |  | mm |  |  | pakk |  | pakk
VENTILATSIOONIMATT ALUM.FOOLIUMIGA 35 AIM PAROC
Tihedus 35kg/m³, soojusjuhtivustegur λ10=0,039 W/mK (10 °C)
Tuletundlikkusklass A1-s1, d0
Maks. kasutustemperatuur +250 °C, kattekihil +80 °C
|  |  | 8000 | 900 | 30 | 7,2 m² | 54.90361
|  |  | 7250 | 900 | 50 | 6,5 m² | 56.31425
|  |  | 5560 | 900 | 80 | 5,0 m² | 52.20782
|  |  | 4450 | 900 | 100 | 4,0 m² | 48.49364
LAMELLMATT ALUMIINIUMFOOLIUMIGA LAM PAROC
Tihedus 35kg/m³, soojusjuhtivustegur λ10=0,038 W/mK (10 °C)
Tuletundlikkusklass A1-s1, d0
Maks. kasutustemperatuur +250 °C, kattekihil +80 °C
|  |  | 10000 | 1000 | 20 | 10,0 m² | 47.25896
|  |  | 8000 | 1000 | 30 | 8,0 m² | 42.55347
|  |  | 6000 | 1000 | 40 | 6,0 m² | 39.53742
|  |  | 5000 | 1000 | 50 | 5,0 m² | 37.39444
|  |  | 4000 | 1000 | 60 | 4,0 m² | 36.69145
|  |  | 3000 | 1000 | 80 | 3,0 m² | 31.45306
|  |  | 2500 | 1000 | 100 | 2,5 m² | 28.50272
VÕRKMATT 100VM PAROC
Tihedus 100kg/m³, soojusjuhtivustegur λ10=0,039 W/mK (10 °C)
Tuletundlikkusklass A1, maks. kasutustemperatuur +660 °C
Ventilatsioonikanalite tuleisolatsioon, suitsukäikude isolatsioon
|  |  | 8000 | 1000 | 30 | 8,0 m² | 96.94277
|  |  | 5000 | 1000 | 40 | 5,0 m² | 61.09175
|  |  | 4500 | 1000 | 50 | 4,5 m² | 56.79164
|  |  | 4000 | 1000 | 60 | 4,0 m² | 56.91368
|  |  | 3000 | 1000 | 80 | 3,0 m² | 53.58271
|  |  | 2500 | 1000 | 100 | 2,5 m² | 50.4671
|  |  | 2000 | 1000 | 120 | 2,0 m² | 46.03059
VÕRKMATT 80VM PAROC
Tihedus 80kg/m³, soojusjuhtivustegur λ10=0,036 W/mK (10 °C)
Tuletundlikkusklass A1, maks. kasutustemperatuur +640 °C
|  |  | 5000 | 1000 | 40 | 5,0 m² | 60.58923
|  |  | 5000 | 1000 | 50 | 5,0 m² | 62.5993
|  |  | 4000 | 1000 | 60 | 4,0 m² | 70.13706
|  |  | 3500 | 1000 | 80 | 3,5 m² | 61.45787
|  |  | 2500 | 1000 | 100 | 2,5 m² | 59.65599
|  |  | 2000 | 1000 | 120 | 2,0 m² | 59.65599
VÕRKMATT ALUMIINIUMFOOLIUMIGA 80ACVM PAROC
Tihedus 80kg/m³, soojusjuhtivustegur λ10=0,036 W/mK (10 °C)
Tuletundlikkusklass A1,s1,d0, maks. kasutustemperatuur +640°C
Ventilatsioonikanalite tuleisolatsioon
|  |  | 6500 | 1000 | 40 | 6,5 m2 | 98.21
|  |  | 5000 | 1000 | 50 | 5,0 m2 | 77.96147
|  |  | 4000 | 1000 | 60 | 4,0 m2 | 67.5012
|  |  | 3500 | 1000 | 80 | 3,5 m2 | 71.68983
|  |  | 2500 | 1000 | 100 | 2,5 m2 | 57.05602
LAMELLMATID ROCKWOOL
Tihedus 36kg/m³, soojusjuhtivustegur λ10=0,039 W/mK
Maks. kasutustemperatuur 250°C, kattekihil +80°C
|  |  | 10000 | 1000 | 20 | 10 m2 | 41.10155
|  |  | 8000 | 1000 | 30 | 8 m2 | 39.56709
|  |  | 6000 | 1000 | 40 | 6 m2 | 37.59421
|  |  | 5000 | 1000 | 50 | 5 m2 | 36.27896
|  |  | 3000 | 1000 | 80 | 3 m2 | 32.8812363
|  |  | 2500 | 1000 | 100 | 2,5 m2 | 33.64847
VÕRKMATID 80 ROCKWOOL
Tihedus 80kg/m³, soojusjuhtivustegur λ10=0,033 W/mK
Maks. kasutustemperatuur 750°C
|  |  | 5000 | 1000 | 40 | 5 m2 | 35.45693
|  |  | 4000 | 1000 | 50 | 4 m2 | 34.5801
|  |  | 3000 | 1000 | 60 | 3 m2 | 31.23717
|  |  | 2500 | 1000 | 80 | 2,5 m2 | 32.8812363
|  |  | 2000 | 1000 | 100 | 2,0 m2 | 31.34678
VÕRKMATID ALUMIINIUMFOOLIUMIGA 80 ROCKWOOL
Tihedus 80kg/m³, soojusjuhtivustegur λ10=0,033 W/mK
Maks. kasutustemperatuur 750°C
|  |  | 5000 | 1000 | 40 | 5 m2 | 44.38967
|  |  | 4000 | 1000 | 50 | 4 m2 | 42.41679
|  |  | 3000 | 1000 | 60 | 3 m2 | 37.97783
|  |  | 2500 | 1000 | 80 | 2,5 m2 | 38.36144235
|  |  | 2000 | 1000 | 100 | 2,0 m2 | 37.04619