## KIVIVILLAST ISOLATSIOONIMATID
HEKAMERK OÜ | [7 empty] | 7.02
LEIVA TN. 4, 12618 TALLINN
TEL. 6776 300 |  |  | info@hekamerk.ee
HINNAKIRI | [6 empty] | SEPTEMBER 2023
7.02 KIVIVILLAST ISOLATSIOONIMATID
|  |  |  | SOODUSTUS: |  |  |  | 0%
|  |  | PIKKUS | LAIUS | PAKSUS | PAKEND | HIND | HIND
[7 empty] | KM-TA | KM-TA
|  | MÕÕDUD mm |  | mm |  |  | pakk | pakk
VENTILATSIOONIMATT ALUM.FOOLIUMIGA 35 AIM PAROC
Tihedus 35kg/m³, soojusjuhtivustegur λ10=0,039 W/mK (10 °C)
Tuletundlikkusklass A1-s1, d0
Maks. kasutustemperatuur +250 °C, kattekihil +80 °C
|  |  | 8000 | 900 | 30 | 7,2 m² | 54.90361
|  |  | 7250 | 900 | 50 | 6,5 m² | 56.31425
|  |  | 5560 | 900 | 80 | 5,0 m² | 52.20782
|  |  | 4450 | 900 | 100 | 4,0 m² | 48.49364
LAMELLMATT ALUMIINIUMFOOLIUMIGA LAM PAROC
Tihedus 35kg/m³, soojusjuhtivustegur λ10=0,038 W/mK (10 °C)
Tuletundlikkusklass A1-s1, d0
Maks. kasutustemperatuur +250 °C, kattekihil +80 °C
|  |  | 8000 | 1000 | 30 | 8,0 m² | 60.5
|  |  | 5000 | 1000 | 50 | 5,0 m² | 50
|  |  | 2500 | 1000 | 100 | 2,5 m² | 44
VÕRKMATT PRO WIRED WR660 PAROC
Tihedus 80kg/m³, soojusjuhtivustegur λ10=0,035 W/mK (10 °C)
Tuletundlikkusklass A1, maks. kasutustemperatuur +660 °C
|  |  | 5000 | 1000 | 50 | 5,0 m² | 71.56
VÕRKMATT ALUMIINIUMFOOLIUMIGA 80ACVM PAROC
Tihedus 80kg/m³, soojusjuhtivustegur λ10=0,035 W/mK (10 °C)
Tuletundlikkusklass A2,s1,d0, maks. kasutustemperatuur +640°C
|  |  | 5000 | 1000 | 50 | 5,0 m2 | 92
|  |  | 3500 | 1000 | 80 | 3,5 m3 | 83
LAMELLMATID ROCKWOOL
Tihedus 36kg/m³, soojusjuhtivustegur λ10=0,039 W/mK
Maks. kasutustemperatuur 250°C, kattekihil +80°C
|  |  | 10000 | 1000 | 20 | 10 m2 | 41.10155
|  |  | 8000 | 1000 | 30 | 8 m2 | 39.56709
|  |  | 6000 | 1000 | 40 | 6 m2 | 37.59421
|  |  | 5000 | 1000 | 50 | 5 m2 | 36.27896
|  |  | 3000 | 1000 | 80 | 3 m2 | 32.8812363
|  |  | 2500 | 1000 | 100 | 2,5 m2 | 33.64847
VÕRKMATID 80 ROCKWOOL
Tihedus 80kg/m³, soojusjuhtivustegur λ10=0,033 W/mK
Maks. kasutustemperatuur 750°C
|  |  | 5000 | 1000 | 40 | 5 m2 | 35.45693
|  |  | 4000 | 1000 | 50 | 4 m2 | 34.5801
|  |  | 3000 | 1000 | 60 | 3 m2 | 31.23717
|  |  | 2500 | 1000 | 80 | 2,5 m2 | 32.8812363
|  |  | 2000 | 1000 | 100 | 2,0 m2 | 31.34678
VÕRKMATID ALUMIINIUMFOOLIUMIGA 80 ROCKWOOL
Tihedus 80kg/m³, soojusjuhtivustegur λ10=0,033 W/mK
Maks. kasutustemperatuur 750°C
|  |  | 5000 | 1000 | 40 | 5 m2 | 44.38967
|  |  | 4000 | 1000 | 50 | 4 m2 | 42.41679
|  |  | 3000 | 1000 | 60 | 3 m2 | 37.97783
|  |  | 2500 | 1000 | 80 | 2,5 m2 | 38.36144235
|  |  | 2000 | 1000 | 100 | 2,0 m2 | 37.04619